## AÇIKLAMA
PROGRAMDA VERİLERİN ORTALAMALARI DİKKATE ALINMIŞTIR. GENEL BİR DEĞERLENDİRME YAPILABİLİR, ANCAK SONUÇLAR TÜM REÇETELER VE KOŞULLAR İÇİN GEÇERLİ OLMAYACAKTIR.
HAZIRLAYAN: YASİN ENGİN (İnş.Yük.Müh)
www.betonvecimento.com
yasin.engin@gmail.com

## Beton CO2 emisyonu
HAZIR BETON CO2,eşdeğer EMİSYONU | [5 empty] | HAMMADDE NAKLİYESİ KAYNAKLI EMİSYON |  | BETON ÜRETİMİ KAYNAKLI EMİSYON (kg/m3)
BİLEŞEN* | AĞIRLIK (kg/m3) |  | CO2,eşdeğer (kg/m3) | CO2,eşdeğer (%) |  | NAKLİYE MESAFESİ(km) | CO2,eşdeğer (kg/ton) - (kg/m3) | 1.6
CEM I 42.5 | 300 | 923.8 | 277.14 | 96.07% |  | 10 | 0.4351852
Mineral Katkı Seçiniz | 0 | 1.512863 | 0 | 0% |  | 300 | 13.05556 | BETONUN SEVKİYATI VE KALIBA YERLEŞTİRİLMESİ KAYNAKLI EMİSYON
SU | 160 | 0.93 | 0.1488 | 0.05158% |  | 0 | 0 | NAKLİYE MESAFESİ(km) | CO2,eşdeğer (kg/m3)
AGREGA | 1900 | 5.36 | 10.184 | 3.53% |  | 10 | 0.4351852 | 10 | 4.65
KİMYASAL KATKI | 4.5 | 220 | 0.99 | 0.3432% |  | 20 | 0.8703704
288.4628
TOPLAM | 2364.5 | 1151.603 | 288.4628 | 100% |  |  | 14.7963
SADECE SARI HÜCRELERE VERİ GİRİNİZ. (*ÇİMENTO VE MİNERAL KATKI CİNSİ HÜCRE İÇİNDE SEÇİLEBİLİR.)
TOPLAM CO2,eşdeğer EMİSYONU (kg/m3) |  |  | 309.5091 |  | CO2 bağlama potansiyeli (kg/m3) |  | 96.5601
0.92

## Beton CO2 bağlama
Yapının Servis Ömrü | 50 |  |  | Ortalama Beton Dayanım Sınıfı | 25-35 MPa
| İç Yapı | Dış Yapı | Toprağa Gömülü | Su içinde | Korunaklı
Yüzey Alanı (m2) | 9000 | 2500 | 0 | 0 | 0
Toplam Beton Hacmi (m3) | 1400 |  |  | Toplam Yüzey AlanI (m2) | 11500
Beton Tarafından Karbonatlaşma Sonucu Bağlanan CO2 Miktarı
Tüm Servis Ömrü Boyunca Bağlanan CO2 Miktarı (kg) |  | CO2 Miktarı (kg/m2) |  | CO2 Miktarı (kg/m3)
28113.59 |  | 2.44466 |  | 20.08114
SADECE SARI HÜCRELERE VERİ GİRİNİZ.

## Sheet2 (hidden)
Strength | < 15 MPa | 15-20 MPa | 25-35 MPa | > 35 MPa
Wet/submerged | 2 | 1 | 0.75 | 0.5 |  |  | t | 1 | Servis Ömrü | 50
Buried | 3 | 1.5 | 1 | 0.75 |  |  |  | t | Beton Dayanım Sınıfı | 25-35 MPa
Exposed | 5 | 2.5 | 1.5 | 1
Sheltered | 10 | 6 | 4 | 2.5 | [6 empty] | İç Yapı | Dış Yapı | Toprağa Gömülü | Su içinde | Korunaklı
Indoors | 15 | 9 | 6 | 3.5 | [5 empty] | Yüzey Alan (m2) | 9000 | 2500 | 0 | 0 | 0 | 0
[11 empty] | 6 | 1.5 | 1 | 0.75 | 4
[11 empty] | 4.2 | 1.35 | 1 | 0.75 | 4
Indoor house concrete | 0.7 | [8 empty] | FALSE
Outdoor house concrete | 0.9 | [7 empty] | 0 | <10
Infrastructure concrete if painted | 1 | [8 empty] | 1
[11 empty] | 29.69848 | 9.545942 | 7.071068 | 5.303301 | 28.28427
Yok | <10 | 10-20 | 20-30 | 30-40 | 40-60 | 60-80 |  |  |  |  | 267.2864 | 23.86485 | 0 | 0 | 0
Kireçtaşı |  | 1.05 | 1.1
Silis Dumanı | 1.05 | 1.1 | [8 empty] | 291.1512 | 96.5601 | 28113.59
Uçucu Kül |  | 1.05 |  | 1.1
Y.F.Cürufu | 1.05 | 1.1 | 1.15 | 1.2 | 1.25 | 1.3
Strength | Indoors | Exposed | Buried | Wet/submerged | Sheltered
< 15 MPa | 15 | 5 | 3 | 2 | 10
15-20 MPa | 9 | 2.5 | 1.5 | 1 | 6
25-35 MPa | 6 | 1.5 | 1 | 0.75 | 4
> 35 MPa | 3.5 | 1 | 0.75 | 0.5 | 2.5
| Wet/submerged | Buried | Exposed | Sheltered | Indoors
| 2 | 3 | 5 | 10 | 15
| 1 | 1.5 | 2.5 | 6 | 9
| 0.75 | 1 | 1.5 | 4 | 6
| 0.5 | 0.75 | 1 | 2.5 | 3.5

## Sheet1 (hidden)
Silis D
Admixtures | 220
Clinker | 1000 | [8 empty] | 0.5 | 1.6 | 0.8
Aggregates | 5.36 | [6 empty] | Mineral Katkı Seçiniz |  | 2.35 | 1 | 2.35
Fly Ash | 1.512863 | [6 empty] | UÇUCU KÜL | 1.512863 | 27 |  | 8
GGBS | 128.5578 | [6 empty] | Y.F.CÜRUFU | 128.5578
Water | 0.93 | [6 empty] | SİLİS DUMANI | 1.512863
Reinforcing | 2735
Limestone | 75 |  | Limestone | 8
Tras | 10
Gypsum | 20
Çimento Tipi Seçiniz | OPC | Fly Ash | GGBS | Limestone | Tras | gypsum
CEM I 42.5 | 92% | 0% | 0% | 4% | 0% | 4% | 923.8 | 1 | 100%
CEM II A-LL 42.5 | 84% | 0% | 0% | 12% | 0% | 4% | 849.8 | 1.1 | 100%
CEM II A-S 42.5 | 86% | 0% | 10% | 0% | 0% | 4% | 873.6558 | 1.1 | 100%
CEM II B-S 42.5 | 77% |  | 10% |  |  | 3% | 783.4558 | 1.1
CEM II/B-LL 32.5 | 65% |  |  | 31% |  | 4% | 674.05 | 1.15
CEM II/B-M 32.5 | 65% | 0% | 15% | 15% | 0% | 5% | 681.5337 | 1.1 | 100%
CEM IV/B 32.5 | 55% | 0% | 0% | 5% | 35% | 5% | 558.25 |  | 100%
CEM IV/A 42.5 | 75% | 0% | 16% | 5% | 0% | 4% | 775.1192 |  | 100%
CEM II B-V | 70% | 30% | 0% | 0% | 0% | 0% | 700.4539 |  | 100%
CEM III A | 50% | 0% | 50% | 0% | 0% | 0% | 564.2789 |  | 100%
CEM V A | 57% | 18% | 25% | 0% | 0% | 0% | 602.4118 |  | 100%
CEM V B | 38% | 31% | 31% | 0% | 0% | 0% | 420.3219 |  | 100%
0%
0%
0.92
Üretim-hammadde | 288.4628 | 93.2001
Üretim-enerji | 1.6 | 0.5169477
Hammadde nakliye | 14.7963 | 4.780569
Beton nakliye | 4.65 | 1.502379
CEM I 42.5 | 0.92
CEM II A-LL 42.5 | 0.84
CEM II A-S 42.5 | 0.86
CEM II B-S 42.5 | 0.77
CEM II B-V | 0.7
CEM II/B-LL 32.5 | 0.65
CEM II/B-M 32.5 | 0.65
CEM III A | 0.5
CEM IV A | 0.65
CEM IV B | 0.58
CEM IV/A 42.5 | 0.75
CEM IV/B 32.5 | 0.55
CEM V A | 0.57
CEM V B | 0.38