## AÇIKLAMA
HAZIRLAYAN: YASİN ENGİN (İnş.Yük.Müh)
www.betonvecimento.com
yasin.engin@gmail.com
SADECE SARI KUTULARA VERİ GİRİNİZ

## YAPI DENETİM (TS 500)
| C30/37 | 28 GÜNLÜK BASINÇ DAYANIMI (MPa) | [10 empty] | 37 | 32.66667 | 35.33333 | 34.5 | #DIV/0! | #DIV/0! | #DIV/0! | #DIV/0! | #DIV/0! | #DIV/0!
|  | DENEY NO 1 | DENEY NO 2 | DENEY NO 3 | DENEY NO 4 | DENEY NO 5 | DENEY NO 6 | DENEY NO 7 | DENEY NO 8 | DENEY NO 9 | DENEY NO 10 |  | 5.55 | 4.9 | 5.3 | 5.175 | #DIV/0! | #DIV/0! | #DIV/0! | #DIV/0! | #DIV/0! | #DIV/0!
| 1 | 35 | 37 | 39 | 33 | [7 empty] | ok | ok | ok | ok
| 2 | 37 | 30 | 30 | 36 | [7 empty] | ok | ok | - | ok
| 3 | 39 | 31 | 37 | [8 empty] | ok | ok | ok
| fci | 37 | 32.66667 | 35.33333 | 34.5 | [7 empty] | kabul | kabul | red | kabul | kabul | kabul | kabul | kabul | kabul | kabul
|  | kabul | kabul | red | kabul | [7 empty] | 3 | 3 | 3 | 2 | 0 | 0 | 0 | 0 | 0 | 0
[13 empty] | kabul | kabul | red | kabul | red | red | red | red | red | red
TS EN 206'YA GÖRE BETON UYGUNLUK DEĞERLENDİRMESİ |  |  |  | DENEY NO | 1. Kriter | 2. Kriter
| n (deney sayısı) | 4 |  | DENEY NO 1 | UYGUN DEĞİL | UYGUN |  | SADECE SARI KUTULARA VERİ GİRİNİZ |  |  |  | 37 | 38 | 33 | [8 empty] | kabul
| fck (MPa) | 37 |  | DENEY NO 2 |  | UYGUN DEĞİL | [5 empty] | 32.66667 | 38 | 33 | [8 empty] | kabul
| fcm (MPa) | 34.875 |  | DENEY NO 3 | [7 empty] | 35.33333 | 38 | 33 | [8 empty] | red
| Numune şekli | 150 mm'lik küp |  | DENEY NO 4 |  | UYGUN | [5 empty] | 34.5 | 38 | 33 | [8 empty] | kabul
| Numune alınan beton miktarı (m3) | 120 |  | DENEY NO 5 | [8 empty] | 38 | 33
|  |  |  | DENEY NO 6 | [8 empty] | 38 | 33
| Alınması gereken numune adedi | 4 | Uygun | DENEY NO 7 | [8 empty] | 38 | 33
|  |  |  | DENEY NO 8 | [8 empty] | 38 | 33
| KRİTERLER |  |  | DENEY NO 9 | [8 empty] | 38 | 33
| 1. Kriter | 2. Kriter |  | DENEY NO 10 | [8 empty] | 38 | 33
n= 1 | uygulanmaz | fci ≥fck |  | SONUÇ | UYGUN DEĞİL | UYGUN DEĞİL
n=2-4 | fcm ≥ fck + 1 | fci ≥fck - 4 |  |  | UYGUN DEĞİL
n=5-6 | fcm ≥ fck + 2 | fci ≥fck - 4

## PİYASA GÖZETİM&DENETİM (EN 206)
|  | C30/37 | 28 GÜNLÜK BASINÇ DAYANIMI (MPa) | [7 empty] | 39 | 40 | 36 | 37 | #DIV/0! | #DIV/0!
|  |  | DENEY NO 1 | DENEY NO 2 | DENEY NO 3 | DENEY NO 4 | DENEY NO 5 | DENEY NO 6 |  |  | 5.85 | 6 | 5.4 | 5.55 | #DIV/0! | #DIV/0!
|  | 1 | 38 | 39 | 35 | 36 |  |  |  |  | ok | ok | ok | ok
|  | 2 | 40 | 41 | 37 | 45 |  |  |  |  | ok | ok | ok | -
|  | 3 |  |  |  | 30 | [7 empty] | -
|  | fci | 39 | 40 | 36 | 37 |  |  |  |  | kabul | kabul | kabul | red | kabul | kabul
|  |  | kabul | kabul | kabul | red |  |  |  |  | 2 | 2 | 2 | 3 | 0 | 0
[11 empty] | kabul | kabul | kabul | red | red | red
| TS EN 206'YA GÖRE BETON UYGUNLUK DEĞERLENDİRMESİ |  |  |  | DENEY NO | 1. Kriter | 2. Kriter
|  | n (deney sayısı) | 4 |  | DENEY NO 1 | UYGUN | UYGUN |  | kabul | 39 | 38 | 33
|  | fck (MPa) | 37 |  | DENEY NO 2 |  | UYGUN |  | kabul | 40 | 38 | 33
|  | fcm (MPa) | 38 |  | DENEY NO 3 |  | UYGUN |  | kabul | 36 | 38 | 33
|  | Numune şekli | 150 mm'lik küp |  | DENEY NO 4 |  |  |  | red | 37 | 38 | 33
|  | KRİTERLER |  |  | DENEY NO 5 | [5 empty] | 38 | 33
|  | 1. Kriter | 2. Kriter |  | DENEY NO 6 | [5 empty] | 38 | 33
| n= 1 | uygulanmaz | fci ≥fck - 4 |  | SONUÇ | UYGUN | UYGUN
| n=2-4 | fcm ≥ fck + 1 | fci ≥fck - 4 |  |  | UYGUN
| n≥5 | fcm ≥ fck + 2 | fci ≥fck - 4
SADECE SARI KUTULARA VERİ GİRİNİZ

## G BELGESİ (TS EN 206)
|  | C30/37 | 28 GÜNLÜK BASINÇ DAYANIMI (MPa) | [7 empty] | 39 | 40 | 32.5 | 40.5 | #DIV/0! | #DIV/0!
|  |  | DENEY NO 1 | DENEY NO 2 | DENEY NO 3 | DENEY NO 4 | DENEY NO 5 | DENEY NO 6 |  |  | 5.85 | 6 | 4.875 | 6.075 | #DIV/0! | #DIV/0!
|  | 1 | 38 | 39 | 30 | 36 |  |  |  |  | ok | ok | ok | ok
|  | 2 | 40 | 41 | 35 | 45 |  |  |  |  | ok | ok | ok | ok
3
|  | fci | 39 | 40 | 32.5 | 40.5 |  |  |  |  | kabul | kabul | kabul | kabul | kabul | kabul
|  |  | kabul | kabul | kabul | kabul |  |  |  |  | 2 | 2 | 2 | 2 | 0 | 0
[11 empty] | kabul | kabul | kabul | kabul | red | red
| TS EN 206'YA GÖRE BETON UYGUNLUK DEĞERLENDİRMESİ |  |  |  | DENEY NO | 1. Kriter | 2. Kriter
|  | n (deney sayısı) | 4 |  | DENEY NO 1 | UYGUN | UYGUN |  | kabul | 39 | 38 | 33
|  | fck (MPa) | 37 |  | DENEY NO 2 |  | UYGUN |  | kabul | 40 | 38 | 33
|  | fcm (MPa) | 38 |  | DENEY NO 3 |  | UYGUN DEĞİL |  | kabul | 32.5 | 38 | 33
|  | Numune şekli | 150 mm'lik küp |  | DENEY NO 4 |  | UYGUN |  | kabul | 40.5 | 38 | 33
|  | KRİTERLER |  |  | DENEY NO 5 | [5 empty] | 38 | 33
|  | 1. Kriter | 2. Kriter |  | DENEY NO 6 | [5 empty] | 38 | 33
| n= 1 | uygulanmaz | fci ≥fck - 4 |  | SONUÇ | UYGUN | UYGUN DEĞİL
| n=2-4 | fcm ≥ fck + 1 | fci ≥fck - 4 |  |  | UYGUN DEĞİL
| n=5-6 | fcm ≥ fck + 2 | fci ≥fck - 4
SADECE SARI KUTULARA VERİ GİRİNİZ

## Sheet4 (hidden)
Beton Sınıfını Seçin
C16/20 | 20 | 16 | 0 | 120 | 4 | C30/37 | 0 | 150 mm'lik küp
C20/25 | 25 | 20 | 25
C25/30 | 30 | 25 | 100
C30/37 | 37 | 30 | 150
C35/45 | 45 | 35 | 200
C40/50 | 50 | 40 | 250
C45/55 | 55 | 45 | 300
C50/60 | 60 | 50 | 400
500
600
150 mm'lik küp
150x300 silindir
100x200 silindir