## AÇIKLAMA
PROGRAMDA VERİLERİN ORTALAMALARI DİKKATE ALINMIŞTIR. GENEL BİR DEĞERLENDİRME YAPILABİLİR, ANCAK SONUÇLAR TÜM REÇETELER VE KOŞULLAR İÇİN GEÇERLİ OLMAYACAKTIR. B4 VE B5 HÜCRELERİNDE ÇİMENTO CİNSİ VE MİNERAL KATKI CİNSİ SEÇİLEBİLİR.
HAZIRLAYAN: YASİN ENGİN (İnş.Yük.Müh)
www.betonvecimento.com
yasin.engin@gmail.com

## Beton CO2 emisyonu
HAZIR BETON CO2,eşdeğer EMİSYONU | [5 empty] | HAMMADDE NAKLİYESİ KAYNAKLI EMİSYON |  | BETON ÜRETİMİ KAYNAKLI EMİSYON (kg/m3)
BİLEŞEN* | AĞIRLIK (kg/m3) |  | CO2,eşdeğer (kg/m3) | CO2,eşdeğer (%) |  | NAKLİYE MESAFESİ(km) | CO2,eşdeğer (kg/ton) - (kg/m3) | 1.6
CEM I 42.5 | 300 | 921.12 | 276.336 | 96.06% |  | 10 | 0.4351852
UÇUCU KÜL | 0 | 1.512863 | 0 | 0% |  | 300 | 13.05556 | BETONUN NAKLİYESİ KAYNAKLI EMİSYON
SU | 160 | 0.93 | 0.1488 | 0.05173% |  | 0 | 0 | NAKLİYE MESAFESİ(km) | CO2,eşdeğer (kg/m3)
AGREGA | 1900 | 5.36 | 10.184 | 3.54% |  | 10 | 0.4351852 | 10 | 2.35
KİMYASAL KATKI | 4.5 | 220 | 0.99 | 0.3442% |  | 20 | 0.8703704
287.6588
TOPLAM | 2364.5 | 1148.923 | 287.6588 | 100% |  |  | 14.7963
SADECE SARI HÜCRELERE VERİ GİRİNİZ. (*ÇİMENTO VE MİNERAL KATKI CİNSİ HÜCRE İÇİNDE SEÇİLEBİLİR.)
|  |  | TOPLAM CO2,eşdeğer EMİSYONU (kg/m3) |  | 306.4051

## Sheet1 (hidden)
Admixtures | 220
Clinker | 1000 | [8 empty] | 0.5 | 1.6 | 0.8
Aggregates | 5.36 | [8 empty] | 2.35 | 1 | 2.35
Fly Ash | 1.512863 | [6 empty] | UÇUCU KÜL | 1.512863 | 27 |  | 8
GGBS | 128.5578 | [6 empty] | CÜRUF | 128.5578
Water | 0.93
Reinforcing | 2735
Limestone | 8
Tras | 10
Gypsum | 20
| OPC | Fly Ash | GGBS | Limestone | Tras | gypsum
CEM I 42.5 | 92% | 0% | 0% | 4% | 0% | 4% | 921.12 |  | 100%
CEM II A-LL 42.5 | 84% | 0% | 0% | 12% | 0% | 4% | 841.76 |  | 100%
CEM II A-S 42.5 | 86% | 0% | 10% | 0% | 0% | 4% | 873.6558 |  | 100%
CEM II B-S 42.5 | 77% |  | 10% |  |  | 3% | 783.4558
CEM II/B-LL 32.5 | 65% |  |  | 31% |  | 4% | 653.28
CEM II/B-M 32.5 | 65% | 0% | 15% | 15% | 0% | 5% | 671.4837 |  | 100%
CEM IV/B 32.5 | 55% | 0% | 0% | 5% | 35% | 5% | 554.9 |  | 100%
CEM IV/A 42.5 | 75% | 0% | 16% | 5% | 0% | 4% | 771.7692 |  | 100%
CEM II B-V | 70% | 30% | 0% | 0% | 0% | 0% | 700.4539 |  | 100%
CEM III A | 50% | 0% | 50% | 0% | 0% | 0% | 564.2789 |  | 100%
CEM IV A | 65% | 35% | 0% | 0% | 0% | 0% | 650.5295 |  | 100%
CEM IV B | 58% | 42% | 0% | 0% | 0% | 0% | 580.6354 |  | 100%
CEM V A | 57% | 18% | 25% | 0% | 0% | 0% | 602.4118 |  | 100%
CEM V B | 38% | 31% | 31% | 0% | 0% | 0% | 420.3219 |  | 100%
Üretim-hammadde | 287.6588
Üretim-enerji | 1.6
Hammadde nakliye | 14.7963
Beton nakliye | 2.35